## Hoja 1
NAE030 | m² |  | Aislamiento térmico en cámaras de aire de cerramiento de doble hoja de mampostería, por insuflación desde el exterior.
Aislamiento térmico en cerramientos de doble hoja de mampostería, rellenando el interior de la cámara de aire de 80 mm de espesor medio, por insuflación, desde el exterior, de nódulos de lana de vidrio, no aptos como soporte nutritivo para el desarrollo de hongos ni bacterias, densidad 50 kg/m³ y conductividad térmica 0,035 W/(mK).
Código |  | Unidad |  | Descripción | Cantidad | Precio unitario | Precio parcial
1 |  |  |  | Materiales
mt16lvi100o |  | kg |  | Nódulos de lana de vidrio no aptos como soporte nutritivo para el desarrollo de hongos ni bacterias, densidad 50 kg/m³ y conductividad térmica 0,035 W/(mK), Euroclase A1 de reacción al fuego, capacidad de absorción de agua a corto plazo <=1 kg/m², calor específico 800 J/kgK y factor de resistencia a la difusión del vapor de agua 1; para relleno de cámaras por insuflación. | 4.025 | 20.86 | 83.96
mt09moe080a |  | kg |  | Mortero de cemento, color gris, compuesto de cemento, agregados seleccionados y aditivos, resistencia a compresión de 3 a 7,5 N/mm², absorción de agua por capilaridad menor de 0,2 kg/m² min½. | 0.6 | 1.42 | 0.85
[5 empty] | Subtotal materiales: |  | 84.81
2 |  |  |  | Equipo y herramienta
mq08mpa010 |  | h |  | Herramienta para insuflación de aislamiento en cámaras de aire. | 0.108 | 79.85 | 8.62
[5 empty] | Subtotal equipo y herramienta: |  | 8.62
3 |  |  |  | Mano de obra
mo030 |  | h |  | Especialista aplicador de productos aislantes. | 0.192 | 40.29 | 7.74
mo068 |  | h |  | Ayudante 1ª aplicador de productos aislantes. | 0.192 | 29.95 | 5.75
[5 empty] | Subtotal mano de obra: |  | 13.49
4 |  |  |  | Herramienta menor
|  | % |  | Herramienta menor | 2 | 106.92 | 2.14
[5 empty] | Costos directos (1+2+3+4): |  | 109.06