## Hoja 1
NIB010 | m² | Impermeabilización de balsa o pequeño embalse, con geotextil y geomembrana.
Impermeabilización de balsa o pequeño embalse de agua no potable, con geomembrana homogénea de policloruro de vinilo plastificado (PVC-P), con resistencia a la intemperie, de 1,5 mm de espesor, color azul, con una densidad de 1240 kg/m³ según ISO 1183, resistencia CBR a punzonamiento de 2,3 kN según ISO 12236 y una resistencia al desgarro superior a 40 kN/m, colocada con solapes, sin adherir al soporte, sobre geotextil no tejido sintético, termosoldado, de polipropileno, con una resistencia a la tracción longitudinal de 22,0 kN/m, una resistencia a la tracción transversal de 25,0 kN/m, una apertura de cono al ensayo de perforación dinámica según ISO 13433 inferior a 8 mm, resistencia CBR a punzonamiento 1,1 kN y una masa superficial de 300 g/m².
Código |  |  | Unidad | Descripción | Cantidad | Precio unitario | Precio parcial
1 |  |  |  | Materiales
mt14gso030dgvc |  |  | m² | Geotextil no tejido sintético, termosoldado, de polipropileno, con una resistencia a la tracción longitudinal de 22 kN/m, una resistencia a la tracción transversal de 25 kN/m, una apertura de cono al ensayo de perforación dinámica según ISO 13433 inferior a 8 mm, resistencia CBR a punzonamiento 1,1 kN y una masa superficial de 300 g/m². | 1.1 | 24.29 | 26.72
mt15dag020d |  |  | m² | Geomembrana homogénea de policloruro de vinilo plastificado (PVC-P), con resistencia a la intemperie, de 1,5 mm de espesor, color azul, con una densidad de 1240 kg/m³ según ISO 1183, resistencia CBR a punzonamiento de 2,3 kN según ISO 12236 y una resistencia al desgarro superior a 40 kN/m, suministrada en rollos de 2,05 m de anchura y 150 m de longitud. | 1.1 | 65.73 | 72.3
[5 empty] | Subtotal materiales: |  | 99.02
2 |  |  |  | Mano de obra
mo029 |  |  | h | Especialista aplicador de láminas impermeabilizantes. | 0.194 | 56.74 | 11.01
mo067 |  |  | h | Ayudante 1ª aplicador de láminas impermeabilizantes. | 0.194 | 42.41 | 8.23
[5 empty] | Subtotal mano de obra: |  | 19.24
3 |  |  |  | Herramienta menor
|  |  | % | Herramienta menor | 2 | 118.26 | 2.37
Coste de mantenimiento decenal: 6,03Bs en los primeros 10 años. |  |  |  |  | Costos directos (1+2+3): |  | 120.63