## Hoja 1
NAI020 | m² |  | Aislamiento térmico vertical de losa de cimentación, con vidrio celular.
Aislamiento térmico vertical de losa de cimentación, formado por panel de vidrio celular, de 600x450 mm y 70 mm de espesor, resistencia a compresión >= 1600 kPa, resistencia térmica 0,51 m²K/W, conductividad térmica 0,036 W/(mK) y Euroclase A1 de reacción al fuego; colocado a tope como encofrado perdido en el perímetro de la losa, sobre el terreno; preparado para la posterior impermeabilización de la losa de hormigón. Incluso adhesivo bituminoso para sellado de juntas.
Código |  | Unidad |  | Descripción | Cantidad | Precio unitario | Precio parcial
1 |  |  |  | Materiales
mt14adg010a |  | kg |  | Adhesivo bituminoso, formado por una disolución de betún asfáltico modificado y cargas minerales en base solvente, de aplicación en frío. | 0.48 | 112.94 | 54.21
mt16pvi030ga |  | m² |  | Panel de vidrio celular, de 600x450 mm y 70 mm de espesor, resistencia a compresión >= 1600 kPa, resistencia térmica 0,51 m²K/W, conductividad térmica 0,036 W/(mK) y Euroclase A1 de reacción al fuego; para colocar directamente sobre el terreno. | 1.05 | 697.56 | 732.44
[5 empty] | Subtotal materiales: |  | 786.65
2 |  |  |  | Mano de obra
mo054 |  | h |  | Especialista en montaje de aislamiento. | 0.176 | 58.74 | 10.34
mo101 |  | h |  | Ayudante 1ª en montaje de aislamientos. | 0.176 | 42.73 | 7.52
[5 empty] | Subtotal mano de obra: |  | 17.86
3 |  |  |  | Herramienta menor
|  | % |  | Herramienta menor | 2 | 804.51 | 16.09
Coste de mantenimiento decenal: 106,84Bs en los primeros 10 años. |  |  |  |  | Costos directos (1+2+3): |  | 820.6