## Hoja 1
RSQ030 | m² |  | Piso continuo de micromortero natural de cal.
Piso continuo de micromortero, de 2 a 4 mm de espesor, realizado sobre superficie absorbente. CAPA BASE: micromortero natural de cal, compuesto por cal hidráulica natural, con resistencia a compresión de 5 a 15 N/mm², y agregados seleccionados con granulometría de hasta 600 micras, color blanco, en dos capas, (0,75 kg/m² cada capa) y malla de fibra de vidrio antiálcalis, de 2,2x2,3 mm de luz de malla, de 58 g/m² de masa superficial. CAPA DECORATIVA: micromortero natural de cal, compuesto por cal hidráulica natural, con resistencia a compresión de 5 a 15 N/mm², y agregados seleccionados con granulometría de hasta 100 micras, color a elegir, en una capa, (0,15 kg/m²). CAPA DE SELLADO: una mano de mezcla de aceites y resinas vegetales. El precio no incluye la superficie soporte.
Código |  | Unidad |  | Descripción | Cantidad | Precio unitario | Precio parcial
1 |  |  |  | Materiales
mt28mcc050a |  | m² |  | Malla de fibra de vidrio antiálcalis, de 2,2x2,3 mm de luz de malla, de 58 g/m² de masa superficial, para armar micromorteros. | 1.05 | 20.16 | 21.17
mt28mcn010a |  | kg |  | Micromortero natural de cal, compuesto por cal hidráulica natural, con resistencia a compresión de 5 a 15 N/mm², y agregados seleccionados con granulometría de hasta 600 micras, color blanco, densidad 1200 kg/m³, resistencia a compresión 5 N/mm², sin sustancias orgánicas volátiles (VOC), suministrado en sacos. | 1.5 | 20.91 | 31.37
mt28mcn010d |  | kg |  | Micromortero natural de cal, compuesto por cal hidráulica natural, con resistencia a compresión de 5 a 15 N/mm², y agregados seleccionados con granulometría de hasta 100 micras, color a elegir, densidad 800 kg/m³, resistencia a compresión 5 N/mm², sin sustancias orgánicas volátiles (VOC), suministrado en sacos. | 0.15 | 79.79 | 11.97
mt28mcn020a |  | l |  | Mezcla de aceites y resinas vegetales, para aplicar con brocha o rodillo. | 0.3 | 250.3 | 75.09
mt08aaa010a |  | m³ |  | Agua. | 0.053 | 11.61 | 0.62
[5 empty] | Subtotal materiales: |  | 140.22
2 |  |  |  | Mano de obra
mo020 |  | h |  | Especialista de construcción. | 0.81 | 56.74 | 45.96
mo113 |  | h |  | Ayudante 2ª de construcción. | 1.446 | 40.86 | 59.08
[5 empty] | Subtotal mano de obra: |  | 105.04
3 |  |  |  | Herramienta menor
|  | % |  | Herramienta menor | 2 | 245.26 | 4.91
Coste de mantenimiento decenal: 52,29Bs en los primeros 10 años. |  |  |  |  | Costos directos (1+2+3): |  | 250.17