## Hoja 1
FFX020 | m² | Hoja exterior de fachada de dos hojas, de mampostería de bloque de hormigón cara vista.
Hoja exterior de fachada de dos hojas, con apoyo parcial sobre la losa, de 15 cm de espesor, de mampostería de bloque CV de hormigón, liso hidrófugo, color gris, 40x20x15 cm, resistencia normalizada R10 (10 N/mm²), con juntas horizontales y verticales de 10 mm de espesor, junta rehundida, recibida con mortero de cemento confeccionado en obra, con 250 kg/m³ de cemento, color gris, dosificación 1:6, suministrado en sacos. Dintel de mampostería armada de bloques en "U" de hormigón; montaje y desmontaje de apeo. Revestimiento de los frentes de la losa y columnas con plaquetas de hormigón, colocadas con mortero de alta adherencia.
Código |  | Unidad | Descripción | Cantidad | Precio unitario | Precio parcial
1 |  |  | Materiales
mt03bhe010ace |  | Ud | Bloque CV de hormigón, liso hidrófugo, color gris, 40x20x15 cm, resistencia normalizada R10 (10 N/mm²), densidad 1200 kg/m³; con el precio incrementado el 20% en concepto de piezas especiales: vigas de borde y medios. | 13 | 7.93 | 103.09
mt08aaa010a |  | m³ | Agua. | 0.004 | 11.61 | 0.05
mt01arg005a |  | t | Arena de cantera, para mortero preparado en obra. | 0.018 | 157.46 | 2.83
mt08cem000j |  | kg | Cemento gris en sacos. | 2.772 | 1.21 | 3.35
mt07aco120b |  | kg | Acero en barras corrugadas CA-50 (fy=500 MPa), equivalente a AH 500 según CBH 87, de varios diámetros. | 0.9 | 8.78 | 7.9
mt03bhe012aa |  | Ud | Plaqueta CV de hormigón, liso, color gris, 40x20x4 cm. | 2 | 4.01 | 8.02
mt09moe020a |  | kg | Adhesivo cementoso mejorado de ligantes mixtos, C2 TE, para la colocación en capa gruesa de piezas cerámicas en paramentos verticales exteriores | 0.729 | 3.95 | 2.88
mt08adt010 |  | kg | Aditivo hidrófugo para impermeabilización de morteros u hormigones. | 0.034 | 9.29 | 0.32
mt50spa050m |  | m³ | Tablón de madera de pino, dimensiones 20x7,2 cm. | 0.001 | 3309.88 | 3.31
mt50spa101 |  | kg | Clavos de acero. | 0.011 | 14.11 | 0.16
mt50spa081a |  | Ud | Puntal metálico telescópico, de hasta 3 m de altura. | 0.003 | 145.09 | 0.44
|  |  |  | Subtotal materiales: |  | 132.35
2 |  |  | Equipo y herramienta
mq06hor010 |  | h | Hormigonera eléctrica con una capacidad de amasado de 160 l. | 0.009 | 22.66 | 0.2
|  |  |  | Subtotal equipo y herramienta: |  | 0.2
3 |  |  | Mano de obra
mo021 |  | h | Albañil. | 0.896 | 56.74 | 50.84
mo114 |  | h | Ayudante 2ª de albañil. | 0.633 | 40.86 | 25.86
|  |  |  | Subtotal mano de obra: |  | 76.7
4 |  |  | Herramienta menor
|  | % | Herramienta menor | 3 | 209.25 | 6.28
Coste de mantenimiento decenal: 8,62Bs en los primeros 10 años. |  |  |  | Costos directos (1+2+3+4): |  | 215.53