## Hoja 1
QEF010 | m |  | Junta de dilatación en cubierta plana no transitable, ventilada. Impermeabilización con láminas asfálticas.
Junta de dilatación en cubierta plana no transitable, ventilada, autoprotegida, tipo convencional. Impermeabilización: dos bandas de adherencia, de lámina de betún modificado con elastómero SBS, de 2,5 mm de espesor, con armadura de fieltro de poliéster no tejido de 160 g/m², de superficie no protegida, de 30 cm de anchura cada una, totalmente adheridas al soporte con soplete, a cada lado de la junta, previa imprimación con emulsión asfáltica aniónica con cargas; banda de refuerzo de 50 cm de anchura, realizada a partir de lámina de betún modificado con elastómero SBS, de 3,5 mm de espesor, con armadura de fieltro de poliéster no tejido de 160 g/m², de superficie no protegida, formando un fuelle sin adherir en la zona de la junta; cordón de relleno para junta de dilatación, de masilla con base bituminosa tipo BH-II, de 15 mm de diámetro; y banda de terminación de 33 cm de anchura, realizada a partir de lámina de betún modificado con elastómero SBS, de 3,5 mm de espesor, con armadura de fieltro de poliéster reforzado y estabilizado de 150 g/m², con autoprotección mineral de color gris soldada a la impermeabilización continua de la cubierta, formando un fuelle sin adherir en la zona de la junta, sobre el cordón de relleno.
Código |  | Unidad |  | Descripción | Cantidad | Precio unitario | Precio parcial
1 |  |  |  | Materiales
mt14iea020c |  | kg |  | Emulsión asfáltica aniónica con cargas. | 0.18 | 28.98 | 5.22
mt14lba010c |  | m² |  | Lámina de betún modificado con elastómero SBS, de 2,5 mm de espesor, masa nominal 3 kg/m², con armadura de fieltro de poliéster no tejido de 160 g/m², de superficie no protegida. | 0.6 | 48.66 | 29.2
mt14lba010g |  | m² |  | Lámina de betún modificado con elastómero SBS, de 3,5 mm de espesor, masa nominal 4 kg/m², con armadura de fieltro de poliéster no tejido de 160 g/m², de superficie no protegida. | 0.525 | 60.85 | 31.95
mt15sja010a |  | m |  | Cordón de relleno para junta de dilatación, de masilla con base bituminosa tipo BH-II, de 15 mm de diámetro. | 1.05 | 18.14 | 19.05
mt14lga010ea |  | m² |  | Lámina de betún modificado con elastómero SBS, de 3,5 mm de espesor, masa nominal 5 kg/m², con armadura de fieltro de poliéster reforzado y estabilizado de 150 g/m², con autoprotección mineral de color gris. | 0.33 | 75.17 | 24.81
[5 empty] | Subtotal materiales: |  | 110.23
2 |  |  |  | Mano de obra
mo029 |  | h |  | Especialista aplicador de láminas impermeabilizantes. | 0.157 | 56.74 | 8.91
mo067 |  | h |  | Ayudante 1ª aplicador de láminas impermeabilizantes. | 0.157 | 42.41 | 6.66
[5 empty] | Subtotal mano de obra: |  | 15.57
3 |  |  |  | Herramienta menor
|  | % |  | Herramienta menor | 2 | 125.8 | 2.52
Coste de mantenimiento decenal: 189,91Bs en los primeros 10 años. |  |  |  |  | Costos directos (1+2+3): |  | 128.32