## Hoja 1
RBN010 | m² | Revestimiento continuo de paramentos con micromortero natural de cal.
Revestimiento continuo de paramentos con micromortero, de 2 a 4 mm de espesor, realizado sobre superficie absorbente. CAPA BASE: micromortero natural de cal, compuesto por cal hidráulica natural, con resistencia a compresión de 5 a 15 N/mm², y agregados seleccionados con granulometría de hasta 600 micras, color a elegir, en dos capas, (0,75 kg/m² cada capa) y malla de fibra de vidrio antiálcalis, de 2,2x2,3 mm de luz de malla, de 58 g/m² de masa superficial. CAPA DECORATIVA: micromortero natural de cal, compuesto por cal hidráulica natural, con resistencia a compresión de 5 a 15 N/mm², y agregados seleccionados con granulometría de hasta 100 micras, color a elegir, en dos capas, (0,15 kg/m² cada capa). CAPA DE SELLADO: una mano de mezcla de aceites y resinas vegetales y una mano de pasta a base de ceras naturales y propóleo. El precio no incluye la superficie soporte.
Código |  | Unidad | Descripción | Cantidad | Precio unitario | Precio parcial
1 |  |  | Materiales
mt28mcc050a |  | m² | Malla de fibra de vidrio antiálcalis, de 2,2x2,3 mm de luz de malla, de 58 g/m² de masa superficial, para armar micromorteros. | 1.05 | 20.16 | 21.17
mt28mcn010b |  | kg | Micromortero natural de cal, compuesto por cal hidráulica natural, con resistencia a compresión de 5 a 15 N/mm², y agregados seleccionados con granulometría de hasta 600 micras, color a elegir, densidad 1200 kg/m³, resistencia a compresión 5 N/mm², sin sustancias orgánicas volátiles (VOC), suministrado en sacos. | 1.5 | 23.94 | 35.91
mt28mcn010d |  | kg | Micromortero natural de cal, compuesto por cal hidráulica natural, con resistencia a compresión de 5 a 15 N/mm², y agregados seleccionados con granulometría de hasta 100 micras, color a elegir, densidad 800 kg/m³, resistencia a compresión 5 N/mm², sin sustancias orgánicas volátiles (VOC), suministrado en sacos. | 0.3 | 79.79 | 23.94
mt28mcn020a |  | l | Mezcla de aceites y resinas vegetales, para aplicar con brocha o rodillo. | 0.3 | 250.3 | 75.09
mt22www090a |  | l | Pasta a base de ceras naturales y propóleo, para aplicar con rodillo. | 0.15 | 318.43 | 47.76
mt08aaa010a |  | m³ | Agua. | 0.054 | 11.61 | 0.63
|  |  |  | Subtotal materiales: |  | 204.5
2 |  |  | Mano de obra
mo020 |  | h | Especialista de construcción. | 0.95 | 56.74 | 53.9
mo113 |  | h | Ayudante 2ª de construcción. | 1.697 | 40.86 | 69.34
|  |  |  | Subtotal mano de obra: |  | 123.24
3 |  |  | Herramienta menor
|  | % | Herramienta menor | 2 | 327.74 | 6.55
Coste de mantenimiento decenal: 69,87Bs en los primeros 10 años. |  |  |  | Costos directos (1+2+3): |  | 334.29