## Hoja 1
RSQ050 | m² |  | Piso continuo de micromortero de cal y cemento.
Piso continuo de micromortero, de 3 mm de espesor, realizado sobre superficie absorbente. IMPRIMACIÓN: a base de copolímeros acrílicos en emulsión acuosa, sin diluir. CAPA BASE: micromortero de cal y cemento, con un tamaño máximo del agregado de 0,3 mm, color a elegir, con resina acrílica y pigmento, en dos capas, (0,7 kg/m² cada capa) y malla de fibra de vidrio antiálcalis, de 2,2x2,3 mm de luz de malla, de 58 g/m² de masa superficial. CAPA DECORATIVA: micromortero de cal y cemento, con un tamaño máximo del agregado de 0,4 mm, color a elegir, con resina acrílica y pigmento, (1 kg/m²). CAPA DE SELLADO: imprimación a base de copolímeros acrílicos en emulsión acuosa y barniz al agua de poliuretano bicomponente. El precio no incluye la superficie soporte.
Código |  | Unidad |  | Descripción | Cantidad | Precio unitario | Precio parcial
1 |  |  |  | Materiales
mt28mcc006a |  | l |  | Imprimación a base de copolímeros acrílicos en emulsión acuosa, sin diluir, para regularizar la porosidad y mejorar la adherencia de los soportes absorbentes, para aplicar con rodillo. | 0.1 | 70.56 | 7.06
mt28mcc050a |  | m² |  | Malla de fibra de vidrio antiálcalis, de 2,2x2,3 mm de luz de malla, de 58 g/m² de masa superficial, para armar micromorteros. | 1.05 | 20.16 | 21.17
mt28mcc010k |  | kg |  | Micromortero bicomponente, compuesto de cemento, cal, agregados seleccionados y aditivos, con un tamaño máximo del agregado de 0,3 mm, color a elegir, como capa base, para aplicar con llana metálica. | 1.4 | 40.74 | 57.04
mt28mcc009a |  | l |  | Resina acrílica en base acuosa. | 1.008 | 57.45 | 57.91
mt28mcc008 |  | Ud |  | Pigmento, para la coloración en masa de microcemento. | 0.2 | 268.78 | 53.76
mt28mcc010p |  | kg |  | Micromortero bicomponente, compuesto de cemento, cal, agregados seleccionados y aditivos, con un tamaño máximo del agregado de 0,4 mm, color a elegir, como capa base, para aplicar con llana metálica. | 1 | 40.74 | 40.74
mt28mcc020a |  | l |  | Imprimación a base de copolímeros acrílicos en emulsión acuosa, como puente de unión entre el micromortero y el barniz, para aplicar con brocha, rodillo o pistola. | 0.12 | 204.95 | 24.59
mt28mcc021a |  | l |  | Barniz al agua de poliuretano bicomponente, para aplicar con brocha, rodillo o pistola. | 0.15 | 319.18 | 47.88
[5 empty] | Subtotal materiales: |  | 310.15
2 |  |  |  | Mano de obra
mo020 |  | h |  | Especialista de construcción. | 0.961 | 56.74 | 54.53
mo113 |  | h |  | Ayudante 2ª de construcción. | 1.717 | 40.86 | 70.16
[5 empty] | Subtotal mano de obra: |  | 124.69
3 |  |  |  | Herramienta menor
|  | % |  | Herramienta menor | 2 | 434.84 | 8.7
Coste de mantenimiento decenal: 98,91Bs en los primeros 10 años. |  |  |  |  | Costos directos (1+2+3): |  | 443.54